## 様式第１号
様式第１号
再 生 粗 骨 材 品 質 証 明 書
|  |  |  | 発行日： |  | 平成 |  | 年 |  | 月 |  | 日
発行者(会社名）：
印
(社印)
発行担当者 役職，氏名：
住所：
|  |  |  | Tel: |  |  |  |  | E-mail:
以下の内容の再生粗骨材の品質を証明いたします。
１．原コンクリート
明らかに変状が認められる原コンクリートを用いていない。また，原コンクリートから再生粗骨材を製造し，それを貯蔵する場合には，異物が混入したり，他の製品と混じったりしていない。
[11 empty] | □ | 該当する |  |  | □ | 該当しない
２．再生粗骨材の品質
製造業者： | [8 empty] | 製造日： |  |  | 平成 |  | 年 |  | 月 | 日
試験証明発行日： |  |  | 平成 |  | 年 | 月 | 日 |  | 試験機関：
項 目 |  |  |  | 試験結果 |  |  |  |  | 基準値
絶乾密度(g/cm3) | [8 empty] | 2.3以上
吸水率(%) | [8 empty] | 5.0以下
微粒分量(%) | [8 empty] | 2.0以下
塩化物量(%) | [8 empty] | 0.04以下
不純物量(%) | [8 empty] | 表１．による
FM凍害指数 | [8 empty] | 0.08以下
表１．不純物の上限値
分類 |  | 不純物の内容 | [10 empty] | 上限値(%) 1)
Ａ |  | タイル，れんが，陶磁器類，ｱｽﾌｧﾙﾄｺﾝｸﾘｰﾄ塊 | [10 empty] | 1
Ｂ |  | ガラス片 | [10 empty] | 0.5
Ｃ |  | 石こう及び石こうボード片 | [10 empty] | 0.1
Ｄ |  | Ｃ以外の無機系ボード片 | [10 empty] | 0.5
Ｅ |  | プラスチック片 | [10 empty] | 0.1
Ｆ |  | 木片，竹片，布切れ，紙くず及びｱｽﾌｧﾙﾄ塊 | [10 empty] | 0.1
Ｇ |  | アルミニウム，亜鉛以外の金属片 | [10 empty] | 1
|  | 不純物量の合計（上記Ａ～Ｇの不純物量の合計） | [10 empty] | 2
1) 上限値は質量比で表し，各分類における不純物の内容の合計に対する値を示している。
2) プラスチックの種類によっては，軟化点が低く，高温になるとコンクリートの品質に悪影響を及ぼすことがあるので，コンクリートに蒸気養生及び／又はオートクレーブ養生を施す場合には，プラスチック片の上限値を0.1%とする。
表２．アルミニウム片及び亜鉛片の量の基準値
|  | アルミニウム片及び亜鉛片 | [5 empty] | 気体発生量が5mL以下
※第三者試験機関の試験成績書を添付すること。ただし，不純物量（アルミニウム片及び亜鉛片の量を除く）の項目については，第三者試験機関以外でも構わない。
※中間処理業者又は商社を証明者とします。